## спецификация
Приложение № 1 к Договору поставки ТМЦ № _____ от _____________
Спецификация № ______ от _______2015 г.
к Договору поставки между ПАО "ППГХО" и ____________
№ _________ от ___________ г.
Основание: основная заявка 2015 г.
1. Поставщик обязуется поставить, а Покупатель принять и оплатить следующие товары:
№ п/п | Код ЕБК | Номенклатурный номер ТМЦ Покупателя | Наименование Товара | Технические характеристики | ГОСТ/ТУ | Ед.изм. | Количество поставляемого товара | Цена за единицу без НДС, (руб.) | Сумма без НДС, (руб.)
1 | 2 | 3 | 4 | 5 | 6 | 7 | 8 | 9 | 10
1 | 06.01.2.051 | 2639220001 | ХИМИЧЕСКАЯ ДОБАВКА MASTERROS 545 (аналог) | Бесщелочной ускоритель схватывания, предназначенный для добавления в состав набрызг-бетонной смеси (далее – НБС) для возведения набрызг-бетонной крепи в подземных горных выработках. Данный ускоритель должен быть сухой порошковой добавкой, дозировкой которой можно регулировать требуемые сроки схватывания. Химическая добавка должна добавляться в состав НБС на поверхностной БСУ дозатором без добавления воды. Общие требования к химической добавке: - Форма – порошок; насыпная плотность - 1000 -1200 кг/м³; pH (EN ISO 787-9) - 4 ± 1; содержание хлоридов - <0.1% НБС с химической добавкой должна обеспечивать: - Толщину нанесения на стенки и кровлю горной выработки 10-15 см за 1 проход; - Обеспечивать динамику набора прочности Средний расход химической добавки должен составлять от 4% до 8% от массы цемента. Величину отскока при нанксении на стенки и кровлю горной выработки - не более 10% Срок схватывания цементного теста с добавкой - не более 30 мин. Химическая добавка должна быть изготовлена не ранее 2015 года. Химическая добавка не должна оказывает вредного воздействия на кожу человека. ХАРАКТЕРИСТИКИ ТОРКРЕТБЕТОНА, ПРИГОТОВЛЕННОГО С «MasterRoc SA 545» (аналог) Дозировка цемента М 400ДО (кг/ м3): 450 Дозировка растворного песка, ГОСТ 8736-93, Мк от1 до 2 (кг/ м3): 1450 В/Ц отношение: 0,5 Механическая прочность торкретбеотна, не менее, через: -1 час 0,5 МПа -4 часа 2.5 МПа -24 часа 5 МПа - 7 суток 7 МПа | эквивалент допустим | кг | 20800 | 125.5 | 2610400
Итого: | [8 empty] | 2610400
НДС 18%: | [8 empty] | 469872
Всего: | [8 empty] | 3080272
Итого с учетом НДС (18%): 3 080 272 (три миллиона восемьдесят тысяч двести семьдесят два) рубля 00 копеек, в т.ч. НДС (18%): 469 872 рубля 00 копеек.
2. Поставка и прием ТМЦ в объеме 50 %, от указанного в спецификации, является обязательным условием для Покупателя и Поставщика. Оставшиеся 50 % от объема ТМЦ, указанного в спецификации, поставляются Поставщиком только с согласия Покупателя и по его письменному распоряжению. Объемы отгрузки ТМЦ по месяцам могут корректироваться Покупателем в пределах 50 % (как в сторону увеличения, так и в сторону уменьшения) по его письменному распоряжению, направленному Поставщику за месяц до планируемой даты отгрузки ТМЦ.
3. Поставка производится путем доставки ж/д транспортом (кроме 40 футовых контейнеров) и авто транспортом до ст. Краснокаменск, Забайкальской ЖД.
4. Срок поставки: в течение 60 календарных дней с момента подписания договора представителями сторон с возможностью досрочной отгрузки
5. Транспортные расходы и прочие расходы включены в цену Товара.
6. До отгрузки обязательно предоставление документов подтверждающих происхождение товара, качество (сертификаты, паспорта).
7. Объем ТМЦ, подлежащих поставке, может быть изменен в зависимости от норм отгрузки производителя в пределах +/-10%
8. Грузополучатель: ПАО "Приаргунское производственное горно-химическое объединение", 674674, г. Краснокаменск, Забайкальский край, ГОС-4, а/я 89,
ИНН 7530000048, КПП 753001001, ОКПО 07621060. Станция назначения Краснокаменск Забайкальской ж.д., код станции 946208, код получателя 9705.
| От Покупателя | [6 empty] | От Поставщика
ПАО "ППГХО"
Генеральный директор
|  | Шурыгин С.В. | [5 empty] | _________________ /___________/
| М.П. "___" ____________20__г. | [6 empty] | М.П. "___" ____________20__г.