## шаблон
ТЕХНИЧЕСКОЕ ЗАДАНИЕ НА ПОСТАВКУ щебня
1. Технические характеристики продукции
№ п/п | Наименование продукции | Тип | Характеристики, в том числе марка основного материала | Код ОКП | ГОСТ, ТУ, чертеж | Класс безопасности по ОПБ 88/97 | Ед. изм. | Количество
1 | 2 | 3 | 4 | 5 | 6 | 7 | 8 | 9
1 | Щебень | фракция 5-20 мм | Щебень плотных горных пород (гранитный); марка по прочности 1200-1400; марка морозостойкости-F300; содержание слабых зерен до 5%; содержание глины в виде комков до 0,25%; класс щебня по содержению радионуклидов от 1 до 3; содержание дробленых зерен-не менее 80% по массе; содержание зерен пластинчатой и игловатой формы-не более 35% по массе. | 571102 | ГОСТ 8267-93 | 4Н | м.куб | 1150
2 | Щебень | фракция 20-40 мм | Щебень плотных горных пород (гранитный); марка по прочности 1200-1400; марка морозостойкости-F300; содержание слабых зерен до 5%; содержание глины в виде комков до 0,25%; класс щебня по содержению радионуклидов от 1 до 3; содержание дробленых зерен-не менее 80% по массе; содержание зерен пластинчатой и игловатой формы-не более 35% по массе. | 571102 | ГОСТ 8267-93 | 4Н | м.куб | 2000
2. Комплектность сопроводительной документации на русском языке (предоставляется в момент поставки продукции):
паспорт на продукцию сертификат радиационной безопасности
3. Условия поставки:
Доставка продукции осуществляется Поставщиком в полувагонах до ж/д станции Аселье Московской ЖД. В общую сумму договора должны входить НДС, транспортные расходы по доставке до железнодорожной станции Аселье Московской ЖД, расходы на уплату таможенных пошлин и прочих сборов, страхование Продукции. .
4. Сроки и условия оплаты:
в течение 20 календарных дней с момента полной поставки продукции надлежащего качества и в надлежащей комплектности, подтвержденных Актом входного контроля, при условии получения Грузополучателем счета-фактуры, оформленного в порядке и в сроки, установленные проектом договора поставки, и предоставления в полном объеме документов, поименнованных в п.3.5 проекта договора поставки
5. Требования к качеству продукции:
качество поставляемой продукции должно соответствовать действующим в России стандартам (ГОСТ), техническим условиям (ТУ) и подтверждаться паспортом.
6.Срок гарантийных обязательств:
гарантийный срок хранения не ограничен
7. Срок поставки продукции:
поставка партиями по предварительной заявке САЭС. Начало поставки - не более 20 календарных дней с момента заключения договора, окончание поставки - не позднее 20 мая 2012 г.