## Лист3
Приложение №1 к Заявке №145/916/1 от 16.08.2013
Техническое задание.
Комплект тип 1. Состав и количество труб на один комплект
№ п/п | Наименование | Марка стали | Нормативно-техническая документация | Размер 1, мм | Размер 2, мм | Размер 3, мм | Ед. измерения | Кол-во в ед. измерения
1 | Труба Х | 08Х18Н10Т У | ТУ 14-3Р-197-2001 | 16П | 1,5П | 10150 | м | 25618.5926
2 | Труба Х | 08Х18Н10Т У | ТУ 14-3Р-197-2001 | 16П | 1,5П | 10400 | м | 16276
3 | Труба Х | 08Х18Н10Т У | ТУ 14-3Р-197-2001 | 16П | 1,5П | 10650 | м | 11289
4 | Труба Х | 08Х18Н10Т У | ТУ 14-3Р-197-2001 | 16П | 1,5П | 10900 | м | 7891.5926
5 | Труба Х | 08Х18Н10Т У | ТУ 14-3Р-197-2001 | 16П | 1,5П | 11150 | м | 6645.4074
6 | Труба Х | 08Х18Н10Т У | ТУ 14-3Р-197-2001 | 16П | 1,5П | 11400 | м | 1117.2037
7 | Труба Х | 08Х18Н10Т У | ТУ 14-3Р-197-2001 | 16П | 1,5П | 11650 | м | 5428.9074
8 | Труба Х | 08Х18Н10Т У | ТУ 14-3Р-197-2001 | 16П | 1,5П | 11900 | м | 5378.7963
9 | Труба Х | 08Х18Н10Т У | ТУ 14-3Р-197-2001 | 16П | 1,5П | 12150 | м | 5370.2963
10 | Труба Х | 08Х18Н10Т У | ТУ 14-3Р-197-2001 | 16П | 1,5П | 12400 | м | 4315.2037
11 | Труба Х | 08Х18Н10Т У | ТУ 14-3Р-197-2001 | 16П | 1,5П | 12650 | м | 4301
12 | Труба Х | 08Х18Н10Т У | ТУ 14-3Р-197-2001 | 16П | 1,5П | 12900 | м | 4231.2037
13 | Труба Х | 08Х18Н10Т У | ТУ 14-3Р-197-2001 | 16П | 1,5П | 13150 | м | 4102.7963
14 | Труба Х | 08Х18Н10Т У | ТУ 14-3Р-197-2001 | 16П | 1,5П | 13400 | м | 3001.5926
15 | Труба Х | 08Х18Н10Т У | ТУ 14-3Р-197-2001 | 16П | 1,5П | 13650 | м | 2921.0926
16 | Труба Х | 08Х18Н10Т У | ТУ 14-3Р-197-2001 | 16П | 1,5П | 13900 | м | 3780.7963
17 | Труба Х | 08Х18Н10Т У | ТУ 14-3Р-197-2001 | 16П | 1,5П | 14150 | м | 3622.4074
18 | Труба Х | 08Х18Н10Т У | ТУ 14-3Р-197-2001 | 16П | 1,5П | 14400 | м | 1756.7963
19 | Труба Х | 08Х18Н10Т У | ТУ 14-3Р-197-2001 | 16П | 1,5П | 14650 | м | 2578.4074
20 | Труба Х | 08Х18Н10Т У | ТУ 14-3Р-197-2001 | 16П | 1,5П | 14900 | м | 2473.4074
21 | Труба Х | 08Х18Н10Т У | ТУ 14-3Р-197-2001 | 16П | 1,5П | 15150 | м | 1636.2037
22 | Труба Х | 08Х18Н10Т У | ТУ 14-3Р-197-2001 | 16П | 1,5П | 15400 | м | 2494.7963
23 | Труба Х | 08Х18Н10Т У | ТУ 14-3Р-197-2001 | 16П | 1,5П | 15500 | м | 1240
127471.5
Всего комплектов для типа 1 - 8.
Комплект тип 2. Состав и количество труб на один комплект
№ п/п | Наименование | Марка стали | Нормативно-техническая документация | Размер 1, мм | Размер 2, мм | Размер 3, мм | Ед. измерения | Кол-во в ед. измерения
1 | Труба Х | 08Х18Н10Т У | ТУ 14-3Р-197-2001 | 16П | 1,5П | 10150 | м | 27709.5
2 | Труба Х | 08Х18Н10Т У | ТУ 14-3Р-197-2001 | 16П | 1,5П | 10400 | м | 13644.8
3 | Труба Х | 08Х18Н10Т У | ТУ 14-3Р-197-2001 | 16П | 1,5П | 10650 | м | 10575.45
4 | Труба Х | 08Х18Н10Т У | ТУ 14-3Р-197-2001 | 16П | 1,5П | 10900 | м | 8883.5
5 | Труба Х | 08Х18Н10Т У | ТУ 14-3Р-197-2001 | 16П | 1,5П | 11150 | м | 4393.1
6 | Труба Х | 08Х18Н10Т У | ТУ 14-3Р-197-2001 | 16П | 1,5П | 11400 | м | 2177.4
7 | Труба Х | 08Х18Н10Т У | ТУ 14-3Р-197-2001 | 16П | 1,5П | 11650 | м | 6500.7
8 | Труба Х | 08Х18Н10Т У | ТУ 14-3Р-197-2001 | 16П | 1,5П | 11900 | м | 4331.6
9 | Труба Х | 08Х18Н10Т У | ТУ 14-3Р-197-2001 | 16П | 1,5П | 12150 | м | 4337.55
10 | Труба Х | 08Х18Н10Т У | ТУ 14-3Р-197-2001 | 16П | 1,5П | 12400 | м | 4389.6
11 | Труба Х | 08Х18Н10Т У | ТУ 14-3Р-197-2001 | 16П | 1,5П | 12650 | м | 4414.85
12 | Труба Х | 08Х18Н10Т У | ТУ 14-3Р-197-2001 | 16П | 1,5П | 12900 | м | 4360.2
13 | Труба Х | 08Х18Н10Т У | ТУ 14-3Р-197-2001 | 16П | 1,5П | 13150 | м | 4234.3
14 | Труба Х | 08Х18Н10Т У | ТУ 14-3Р-197-2001 | 16П | 1,5П | 13400 | м | 4113.8
15 | Труба Х | 08Х18Н10Т У | ТУ 14-3Р-197-2001 | 16П | 1,5П | 13650 | м | 3576.3
16 | Труба Х | 08Х18Н10Т У | ТУ 14-3Р-197-2001 | 16П | 1,5П | 13900 | м | 2488.1
17 | Труба Х | 08Х18Н10Т У | ТУ 14-3Р-197-2001 | 16П | 1,5П | 14150 | м | 3877.1
18 | Труба Х | 08Х18Н10Т У | ТУ 14-3Р-197-2001 | 16П | 1,5П | 14400 | м | 1900.8
19 | Труба Х | 08Х18Н10Т У | ТУ 14-3Р-197-2001 | 16П | 1,5П | 14650 | м | 3325.55
20 | Труба Х | 08Х18Н10Т У | ТУ 14-3Р-197-2001 | 16П | 1,5П | 14900 | м | 2294.6
21 | Труба Х | 08Х18Н10Т У | ТУ 14-3Р-197-2001 | 16П | 1,5П | 15150 | м | 1848.3
22 | Труба Х | 08Х18Н10Т У | ТУ 14-3Р-197-2001 | 16П | 1,5П | 15400 | м | 2340.8
23 | Труба Х | 08Х18Н10Т У | ТУ 14-3Р-197-2001 | 16П | 1,5П | 15420 | м | 956.04
24 | Труба Х | 08Х18Н10Т У | ТУ 14-3Р-197-2001 | 16П | 1,5П | 15450 | м | 1236
127909.94
Всего комплектов для типа 2 - 4.
Настоящее техническое задание распространяется на поставку бесшовных холоднодеформированных труб Х 16Пх1,5П 08Х18Н10Т У по ТУ 14-3Р-197-2001. Требования к входящим в состав технического задания трубам должны соответствовать требованиям ТУ 14-3Р-197-2001 со следующими дополнениями: 1. Трубы должны изготавливаться со шлифованной наружной и электрохимполированной внутренней поверхностями; 2. Трубы должны изготавливаться из трубной заготовки по ТУ 14-1-790-73 с ограничением в химическом составе содержания массовой доли кобальта не более 0,05% и ограничением содержания альфа-фазы не более 5% (ГОСТ 11878-66) в металле ковшевой литой пробы. Величина альфа-фазы переносится в документ о качестве труб из документа о качестве на трубную заготовку. 3. Трубы подвергаются вихретоковому контролю (ВТК) наружной и внутренней поверхностей, толщины стенки на сплошность материала и отсутствие шумов на внутренней поверхности труб в соответствии с «Техническими требованиями, нормами оценки качества и условиями допустимости к проведению ВТК теплообменных труб 16х1,5 мм 08Х18Н10Т» изготовителя труб. Данные «Технические требования…» разрабатываются изготовителем и согласовываются с Заказчиком до начала изготовления труб; 4. Шероховатость наружной и внутренней поверхностей труб по параметру Ra (ГОСТ 2789-73) по всей длине труб не должна превышать: по средней величине Ra – 1,0 мкм; по максимальной величине Ra – 1,5 мкм. Средняя величина шероховатости наружной и внутренней поверхностей определяется как среднее арифметическое значение пяти замеров, при этом каждый единичный замер не должен превышать максимально допустимой величины Ra. Контроль проводится на 3% труб от партии, но не менее трех труб; 5. Испытания металла на стойкость против МКК проводят по ГОСТ 6032-89 по методу АМ.
Изготовление продукции возможно по иным техническим условиям (ТУ) (по существу равноценным (эквиваленты) или превосходящим по качеству продукцию, указанную в технических условиях (аналоги)) при условии соответствия техническим характеристикам, указанным в ТУ 14-3Р-197-2001 с учетом особенностей, указанных в настоящем техническом задании, а также наличия согласования ТУ Головной материаловедческой организации отрасли и Федеральной службы по экологическому, технологическому и атомному надзору.
Продукция импортного производства допускается с обязательным выполнением требований РД 03-36-2002 "Условия поставки импортного оборудования, изделий, материалов и комплектующих для ядерных установок, радиационных источников и пунктов хранения в Российской Федерации".
Требования к технической документации: 1. Поставщик обязан предоставить совместно с продукцией: оригинал сертификата качества на русском языке с оригинальной (синей) печатью ОТК изготовителя, а также План качества, согласованный с Уполномоченной организацией и Заказчиком. 2. Для поставщиков продукции импортного производства: обязательное предоставление совместно с продукцией копии Решения о применении, оформленного в соответствии с требованиями РД 03-36-2002 "Условия поставки импортного оборудования, изделий, материалов и комплектующих для ядерных установок, радиационных источников и пунктов хранения в Российской Федерации".
Приложение: 1. ТУ 14-3Р-197-2001 - 1экз.; 2. Технические требования к трубам - 1экз; Согласно приказу ГК "Росатом" №1/1204-11 от 13.12.2012 и приказу ОАО "ЗиО-Подольск" №34/188-П от 12.03.2013.