## Лист1
ТЕХНИЧЕСКОЕ ЗАДАНИЕ.
Наименование | Марка | ГОСТ/ТУ | размер 1, | размер 2, | размер 3, | Ед.измерения основная | Общее кол-во в основной ед.изм.
|  |  | мм | мм | мм
Труба Х | 08Х18Н10Т У | ТУ 14-3Р-197-2001 | 16П | 1,5П | 10150 | м | 27709.5
Труба Х | 08Х18Н10Т У | ТУ 14-3Р-197-2001 | 16П | 1,5П | 10400 | м | 13644.8
Труба Х | 08Х18Н10Т У | ТУ 14-3Р-197-2001 | 16П | 1,5П | 10650 | м | 10575.45
Труба Х | 08Х18Н10Т У | ТУ 14-3Р-197-2001 | 16П | 1,5П | 10900 | м | 8883.5
Труба Х | 08Х18Н10Т У | ТУ 14-3Р-197-2001 | 16П | 1,5П | 11150 | м | 4393.1
Труба Х | 08Х18Н10Т У | ТУ 14-3Р-197-2001 | 16П | 1,5П | 11400 | м | 2177.4
Труба Х | 08Х18Н10Т У | ТУ 14-3Р-197-2001 | 16П | 1,5П | 11650 | м | 6500.7
Труба Х | 08Х18Н10Т У | ТУ 14-3Р-197-2001 | 16П | 1,5П | 11900 | м | 4331.6
Труба Х | 08Х18Н10Т У | ТУ 14-3Р-197-2001 | 16П | 1,5П | 12150 | м | 4337.55
Труба Х | 08Х18Н10Т У | ТУ 14-3Р-197-2001 | 16П | 1,5П | 12400 | м | 4389.6
Труба Х | 08Х18Н10Т У | ТУ 14-3Р-197-2001 | 16П | 1,5П | 12650 | м | 4414.85
Труба Х | 08Х18Н10Т У | ТУ 14-3Р-197-2001 | 16П | 1,5П | 12900 | м | 4360.2
Труба Х | 08Х18Н10Т У | ТУ 14-3Р-197-2001 | 16П | 1,5П | 13150 | м | 4234.3
Труба Х | 08Х18Н10Т У | ТУ 14-3Р-197-2001 | 16П | 1,5П | 13400 | м | 4113.8
Труба Х | 08Х18Н10Т У | ТУ 14-3Р-197-2001 | 16П | 1,5П | 13650 | м | 3576.3
Труба Х | 08Х18Н10Т У | ТУ 14-3Р-197-2001 | 16П | 1,5П | 13900 | м | 2488.1
Труба Х | 08Х18Н10Т У | ТУ 14-3Р-197-2001 | 16П | 1,5П | 14150 | м | 3877.1
Труба Х | 08Х18Н10Т У | ТУ 14-3Р-197-2001 | 16П | 1,5П | 14400 | м | 1900.8
Труба Х | 08Х18Н10Т У | ТУ 14-3Р-197-2001 | 16П | 1,5П | 14650 | м | 3325.55
Труба Х | 08Х18Н10Т У | ТУ 14-3Р-197-2001 | 16П | 1,5П | 14900 | м | 2294.6
Труба Х | 08Х18Н10Т У | ТУ 14-3Р-197-2001 | 16П | 1,5П | 15150 | м | 1848.3
Труба Х | 08Х18Н10Т У | ТУ 14-3Р-197-2001 | 16П | 1,5П | 15400 | м | 2340.8
Труба Х | 08Х18Н10Т У | ТУ 14-3Р-197-2001 | 16П | 1,5П | 15420 | м | 956.04
Труба Х | 08Х18Н10Т У | ТУ 14-3Р-197-2001 | 16П | 1,5П | 15450 | м | 1236
Итого | [5 empty] | м | 127909.94
Настоящее техническое задание распространяется на поставку бесшовных холоднодеформированных труб Х 16Пх1,5П 08Х18Н10Т У по ТУ 14-3Р-197-2001. Требования к входящим в состав трубам должны соответствовать требованиям ТУ 14-3Р-197-2001 со следующими дополнениями: 1. Трубы должны изготавливаться со шлифованной наружной и электрохимполированной внутренней поверхностями; 2. Трубы должны изготавливаться из трубной заготовки по ТУ 14-1-790-73 с ограничением в химическом составе содержания массовой доли кобальта не более 0,05% и ограничением содержания альфа-фазы не более 5% (ГОСТ 11878-66) в металле ковшевой литой пробы. Величина альфа-фазы переносится в документ о качестве труб из документа о качестве на трубную заготовку. 3. Трубы подвергаются вихретоковому контролю (ВТК) наружной и внутренней поверхностей, толщины стенки на сплошность материала и отсутствие шумов на внутренней поверхности труб в соответствии с «Техническими требованиями, нормами оценки качества и условиями допустимости к проведению ВТК теплообменных труб 16х1,5 мм 08Х18Н10Т» изготовителя труб. Данные «Технические требования…» разрабатываются изготовителем и согласовываются с Заказчиком до начала изготовления труб; 4. Шероховатость наружной и внутренней поверхностей труб по параметру Ra (ГОСТ 2789-73) по всей длине труб не должна превышать: по средней величине Ra – 1,0 мкм; по максимальной величине Ra – 1,5 мкм. Средняя величина шероховатости наружной и внутренней поверхностей определяется как среднее арифметическое значение пяти замеров, при этом каждый единичный замер не должен превышать максимально допустимой величины Ra. Контроль проводится на 3% труб от партии, но не менее трех труб; 5. Испытания металла на стойкость против МКК проводят по ГОСТ 6032-89 по методу АМ;
Продукция должна быть изготовлена на предприятии с системой менеджмента качества, сертифицированной в соответствии с требованиями ГОСТ Р ИСО 9001-2008 (или «эквивалент»). Действие сертификата, подтверждающего наличие указанной системы менеджмента качества, должно распространяться на изготовление трубной продукции. Продукция импортного производства допускается с обязательным выполнением требований РД 03-36-2002 "Условия поставки импортного оборудования, изделий, материалов и комплектующих для ядерных установок, радиационных источников и пунктов хранения в Российской Федерации". Для организаций, не осуществляющих непосредственное изготовление предмета закупки, обязательно наличие документа (дилерский договор/сертификат, письмо от изготовителя и т.д.), подтверждающего полномочия участника процедуры на поставку предмета закупки.
Требования к технической документации: 1. Поставщик обязан предоставить совместно с предметом закупки: оригинал сертификата качества на русском языке с оригинальной (синей) печатью ОТК изготовителя, а также План качества, согласованный с Уполномоченной организацией и Заказчиком. 2. Для поставщиков продукции импортного производства: обязательное предоставление совместно с предметом закупки копии Решения о применении, оформленного в соответствии с требованиями РД 03-36-2002.
Приложение: 1. ТУ 14-3Р-197-2001 - 1экз. 2. Технические требования к трубам - 1экз; Согласно приказу ГК "Росатом" №1/1204-11 от 13.12.2012 и приказу ОАО "ЗиО-Подольск" №34/188-П от 12.03.2013.